## Ökobilanzdaten
KBOB Nummer | Name |  | kg/m3 oder Grösse | Referenz | UBP Total | PENR Total | GWP Total
00.001 | Baugrubensicherung, Bohrpfahlwand, gespriesst | Bohrpfahlwand gespr. | - | m2 | 1010000 | 2280 | 828
00.002 | Baugrubensicherung, Bohrpfahlwand, unverankert | Bohrpfahlwand auskr. | - | m2 | 952000 | 2090 | 788
00.003 | Baugrubensicherung, Bohrpfahlwand, verankert | Bohrpfahlwand verank. | - | m2 | 778000 | 1510 | 512
00.004 | Baugrubensicherung, Nagelwand | Nagelwand | - | m2 | 171000 | 324 | 116
00.005 | Baugrubensicherung, Rühlwand, auskragend | Rühlwand auskr. | - | m2 | 332000 | 934 | 266
00.006 | Baugrubensicherung, Rühlwand, gespriesst | Rühlwand gespr. | - | m2 | 240000 | 677 | 184
00.007 | Baugrubensicherung, Rühlwand, verankert | Rühlwand verank. | - | m2 | 259000 | 681 | 192
00.008 | Baugrubensicherung, Schlitzwand, 400 mm | Schlitzwand 400 mm | - | m2 | 648000 | 1250 | 407
00.009 | Baugrubensicherung, Schlitzwand, 800 mm | Schlitzwand 800 mm | - | m2 | 1230000 | 2270 | 777
00.010 | Baugrubensicherung, Spundwand, auskragend | Spundwand auskr. | - | m2 | 228000 | 747 | 163
00.011 | Baugrubensicherung, Spundwand, gespriesst | Spundwand gespr. | - | m2 | 129000 | 421 | 92.3
00.012 | Baugrubensicherung, Spundwand, verankert | Spundwand verank. | - | m2 | 255000 | 813 | 181
00.013 | Tiefgründung, Mikrobohrpfahl | Mikrobohrpfähle | - | m | 48600 | 116 | 30.6
00.014 | Tiefgründung, Ortbetonbohrpfahl, 700 mm | Ortbetonbohrpfahl 700 mm | - | m | 229000 | 404 | 159
00.015 | Tiefgründung, Ortbetonbohrpfahl, 900 mm | Ortbetonbohrpfahl 900 mm | - | m | 331000 | 566 | 239
00.016 | Tiefgründung, Ortbetonbohrpfahl, 1200 mm | Ortbetonbohrpfahl 1200 mm | - | m | 506000 | 851 | 372
00.017 | Tiefgründung, Ortbetonverdrängungspfahl 560/480 mm | Orbetonverdrängungspfahl 560/480 mm | - | m | 122000 | 226 | 72.2
00.018 | Tiefgründung, Ortbetonverdrängungspfahl 660/580 mm | Ortbetonverdrängungspfahl 660/580 mm | - | m | 152000 | 273 | 91.3
00.019 | Tiefgründung, Rüttelstopfsäule | Rüttelstopfsäule | - | m | 29900 | 30.9 | 6.45
00.020 | Tiefgründung, Vorgefertigter Betonpfahl | Betonpfahl | - | m | 38800 | 66.1 | 28.6
00.021 | Wasserhaltung, Pumphöhe 2.5 m | Pumpvolumen 2.5 m | - | m3 | 14.4 | 0.101 | 0.00421
00.022 | Wasserhaltung, Pumphöhe 5 m | Pumpvolumen 5 m | - | m3 | 16.8 | 0.119 | 0.00492
00.023 | Wasserhaltung, Pumphöhe 7.5 m | Pumpvolumen 7.5 m | - | m3 | 19.6 | 0.138 | 0.00571
00.024 | Wasserhaltung, Pumphöhe 10 m | Pumpvolumen 10 m | - | m3 | 22.5 | 0.159 | 0.00656
1.001 | Magerbeton (ohne Bewehrung) | Magerbeton | 2150 | kg | 65.1 | 0.139 | 0.0591
| Sickerbetonwand | Sickerbetonwand | 1850 | m2 | 36130.5 | 77.145 | 32.8005
1.002 | Hochbaubeton (ohne Bewehrung) | Hochbaubeton | 2300 | kg | 94.3 | 0.201 | 0.0992
1.003 | Tiefbaubeton (ohne Bewehrung) | Tiefbaubeton | 2350 | kg | 99.9 | 0.217 | 0.107
1.004 | Bohrpfahlbeton (ohne Bewehrung) | Bohrpfahlbeton | 2325 | kg | 106 | 0.228 | 0.117
2.001 | Backstein | Backstein | 900 | kg | 217 | 0.791 | 0.258
3.012 | Kies rund | Kies rund | 2000 | kg | 61 | 0.064 | 0.012
|  | Kies | 2000 | m3 | 122000 | 128 | 24
3.013 | Sand | Sand | 2000 | kg | 65.7 | 0.081 | 0.014
10.005 | Polystyrol extrudiert | XPS | 32.5 | kg | 10800 | 29.1 | 14.5
10.008 | Steinwolle | Steinwolle | 96 | kg | 1140 | 4.33 | 1.13
06.003 | Armierungsstahl | Armierungsstahl | 7850 | kg | 2860 | 3.55 | 0.682
62.001 | Aushub maschinell, Durchschnitt | Aushub ohne Transp. | Aushubvolumen | m3 | 489 | 1.67 | 0.412
62.01 | Lastwagen 32-40t | Transp. | Transportleistung | tkm | 153 | 0.514 | 0.11
| Lastwagentransport 40t, 12.6km; Lockergestein | Transp. Aushub | Transportleistung | m3 | 3084.48 | 10.36224 | 2.2176
| Lastwagentransport 40t, 12.6km; Kies | Transp. Kies | Transportleistung | m3 | 3855.6 | 12.9528 | 2.772
| Aushub inkl. Transport | Aushub und Transp. Aushub | Aushub und Transportleistung | m3 | 3573.48 | 12.03224 | 2.6296
| Hinterfüllung inkl. Transport | Aushub und Transp. Aushub | Aushub und Transportleistung | m3 | 3573.48 | 12.03224 | 2.6296
| Materialersatz inkl. Transport | Aushub und Transp. Kies | Aushub und Transportleistung | m3 | 4833.6 | 16.2928 | 3.596

## Sachbilanzdaten
ID | Baugruben-sicherung | Aushub | Hinter-füllung | Pfähle | Material-ersatz | Bonus Beton Wand | Bonus Stahl Wand | Bonus Isolation XPS | Malus Backstein | Malus Isolation Steinwolle | Malus Beton Wand | Malus Stahl Wand | Malus Isolation XPS | Bonus Backstein | Bonus Isolation Steinwolle | Malus Beton Bodenplatte | Malus Stahl Bodenplatte
[-] | [m2] | [m3] | [m3] | [m] | [m3] | [kg] | [kg] | [kg] | [kg] | [kg] | [kg] | [kg] | [kg] | [kg] | [kg] | [kg] | [kg]
1.1 | 150 | 2038 | 156.72 | 2500 | 0 | 303600 | 13200 | 2860 | 79200 | 12672 | 0 | 0 | 0 | 0 | 0 | 0 | 0
1.2 | 540 | 7686 | 913.392 | 2500 | 0 | 0 | 0 | 0 | 0 | 0 | 0 | 0 | 0 | 0 | 0 | 0 | 0
1.3 | 1050 | 15838 | 2669.04 | 2500 | 0 | 0 | 0 | 0 | 0 | 0 | 0 | 0 | 0 | 0 | 0 | 0 | 0
1.4 | 1950 | 33088 | 8631.36 | 2500 | 0 | 0 | 0 | 0 | 0 | 0 | 354200 | 15400 | 2860 | 79200 | 12672 | 0 | 0
1.5 | 1050 | 15838 | 1956.72 | 0 | 12000 | 303600 | 13200 | 2860 | 79200 | 12672 | 0 | 0 | 0 | 0 | 0 | 0 | 0
1.6 | 1050 | 15838 | 2265.392 | 0 | 6800 | 0 | 0 | 0 | 0 | 0 | 0 | 0 | 0 | 0 | 0 | 0 | 0
1.7 | 1050 | 15838 | 2669.04 | 0 | 0 | 0 | 0 | 0 | 0 | 0 | 0 | 0 | 0 | 0 | 0 | 0 | 0
1.8 | 1950 | 33088 | 8631.36 | 0 | 0 | 0 | 0 | 0 | 0 | 0 | 354200 | 15400 | 2860 | 79200 | 12672 | 0 | 0
1.9 | 1050 | 14000 | 118.72 | 0 | 12000 | 303600 | 13200 | 2860 | 79200 | 12672 | 0 | 0 | 0 | 0 | 0 | 0 | 0
1.10 | 1050 | 14000 | 427.392 | 0 | 6800 | 0 | 0 | 0 | 0 | 0 | 0 | 0 | 0 | 0 | 0 | 0 | 0
1.11 | 1050 | 14000 | 831.04 | 0 | 0 | 0 | 0 | 0 | 0 | 0 | 0 | 0 | 0 | 0 | 0 | 0 | 0
1.12 | 1950 | 26000 | 1543.36 | 0 | 0 | 0 | 0 | 0 | 0 | 0 | 354200 | 15400 | 2860 | 79200 | 12672 | 0 | 0
1.13 | 150 | 2038 | 156.72 | 2500 | 0 | 303600 | 13200 | 2860 | 79200 | 12672 | 0 | 0 | 0 | 0 | 0 | 0 | 0
1.14 | 540 | 7200 | 427.392 | 2500 | 0 | 0 | 0 | 0 | 0 | 0 | 0 | 0 | 0 | 0 | 0 | 0 | 0
1.15 | 1050 | 14000 | 831.04 | 2500 | 0 | 0 | 0 | 0 | 0 | 0 | 0 | 0 | 0 | 0 | 0 | 0 | 0
1.16 | 1950 | 26000 | 1543.36 | 2500 | 0 | 0 | 0 | 0 | 0 | 0 | 354200 | 15400 | 2860 | 79200 | 12672 | 828000 | 36000
| 85 | 721 | 87.72 | 0 | 0 | 170200 | 7400 | 1592.5 | 44100 | 7104 | 0 | 0 | 0 | 0 | 0 | 0 | 0
2.1 | 306 | 2520 | 240.192 | 0 | 0 | 96600 | 4200 | 910 | 25200 | 4032 | 0 | 0 | 0 | 0 | 0 | 0 | 0
2.2 | 595 | 4900 | 467.04 | 0 | 0 | 0 | 0 | 0 | 0 | 0 | 0 | 0 | 0 | 0 | 0 | 0 | 0
2.3 | 1105 | 9100 | 867.36 | 0 | 0 | 0 | 0 | 0 | 0 | 0 | 310500 | 13500 | 1592.5 | 44100 | 7104 | 0 | 0
2.4 | 1700 | 14000 | 1334.4 | 0 | 0 | 0 | 0 | 0 | 0 | 0 | 795800 | 34600 | 3445 | 95400 | 15360 | 0 | 0
2.5 | 2210 | 18200 | 1734.72 | 0 | 0 | 0 | 0 | 0 | 0 | 0 | 1340900 | 58300 | 5037.5 | 139500 | 22368 | 0 | 0
2.6 | 306 | 2520 | 240.192 | 0 | 0 | 96600 | 4200 | 910 | 25200 | 4032 | 0 | 0 | 0 | 0 | 0 | 0 | 0
2.7 | 595 | 4900 | 467.04 | 756 | 0 | 0 | 0 | 0 | 0 | 0 | 0 | 0 | 0 | 0 | 0 | 434700 | 18900
2.8 | 1105 | 9100 | 867.36 | 1890 | 0 | 0 | 0 | 0 | 0 | 0 | 310500 | 13500 | 1592.5 | 44100 | 7104 | 724500 | 31500
2.9 | 1700 | 14000 | 1334.4 | 1050 | 0 | 0 | 0 | 0 | 0 | 0 | 917700 | 39900 | 3445 | 95400 | 15360 | 1304100 | 56700
2.1 | 2210 | 18200 | 1734.72 | 1575 | 0 | 0 | 0 | 0 | 0 | 0 | 1520300 | 66100 | 5037.5 | 139500 | 22368 | 1883700 | 81900
3.1 | 150 | 2038 | 156.72 | 2500 | 0 | 303600 | 13200 | 2860 | 79200 | 12672 | 0 | 0 | 0 | 0 | 0 | 0 | 0
3.2 | 1050 | 15838 | 2669.04 | 2125 | 0 | 0 | 0 | 0 | 0 | 0 | 0 | 0 | 0 | 0 | 0 | 0 | 0
3.3 | 1950 | 33088 | 8631.36 | 1750 | 0 | 0 | 0 | 0 | 0 | 0 | 354200 | 15400 | 2860 | 79200 | 12672 | 0 | 0
3.4 | 150 | 2038 | 156.72 | 2500 | 0 | 303600 | 13200 | 2860 | 79200 | 12672 | 0 | 0 | 0 | 0 | 0 | 0 | 0
3.5 | 1050 | 14000 | 831.04 | 2125 | 0 | 0 | 0 | 0 | 0 | 0 | 0 | 0 | 0 | 0 | 0 | 0 | 0
3.6 | 1950 | 26000 | 1543.36 | 1750 | 0 | 0 | 0 | 0 | 0 | 0 | 354200 | 15400 | 2860 | 79200 | 12672 | 0 | 0
4.1 | 450 | 6338 | 456.72 | 0 | 4000 | 303600 | 13200 | 2860 | 79200 | 12672 | 0 | 0 | 0 | 0 | 0 | 0 | 0
4.2 | 750 | 10938 | 1056.72 | 0 | 8000 | 303600 | 13200 | 2860 | 79200 | 12672 | 0 | 0 | 0 | 0 | 0 | 0 | 0
4.3 | 150 | 2038 | 156.72 | 2500 | 0 | 303600 | 13200 | 2860 | 79200 | 12672 | 0 | 0 | 0 | 0 | 0 | 0 | 0
4.4 | 1350 | 21188 | 4019.04 | 0 | 4000 | 0 | 0 | 0 | 0 | 0 | 0 | 0 | 0 | 0 | 0 | 0 | 0
4.5 | 1650 | 26988 | 5819.04 | 0 | 8000 | 0 | 0 | 0 | 0 | 0 | 0 | 0 | 0 | 0 | 0 | 0 | 0
4.6 | 1050 | 15838 | 2669.04 | 2500 | 0 | 0 | 0 | 0 | 0 | 0 | 0 | 0 | 0 | 0 | 0 | 0 | 0
4.7 | 1350 | 18000 | 831.04 | 0 | 4000 | 0 | 0 | 0 | 0 | 0 | 0 | 0 | 0 | 0 | 0 | 0 | 0
4.8 | 1650 | 22000 | 831.04 | 0 | 8000 | 0 | 0 | 0 | 0 | 0 | 0 | 0 | 0 | 0 | 0 | 0 | 0
4.9 | 1050 | 14000 | 831.04 | 2500 | 0 | 0 | 0 | 0 | 0 | 0 | 0 | 0 | 0 | 0 | 0 | 0 | 0
ID | Baugruben-sicherung | Aushub | Hinter-füllung | Pfähle | Material-ersatz | Bonus Beton Wand | Bonus Stahl Wand | Bonus Isolation XPS | Malus Backstein | Malus Isolation Steinwolle | Malus Beton Wand | Malus Stahl Wand | Malus Isolation XPS | Bonus Backstein | Bonus Isolation Steinwolle | Malus Beton Bodenplatte | Malus Stahl Bodenplatte
[-] | [kg CO2-eq./m2 Gebäude-stempel] | [kg CO2-eq./m2 Gebäude-stempel] | [kg CO2-eq./m2 Gebäude-stempel] | [kg CO2-eq./m2 Gebäude-stempel] | [kg CO2-eq./m2 Gebäude-stempel] | [kg CO2-eq./m2 Gebäude-stempel] | [kg CO2-eq./m2 Gebäude-stempel] | [kg CO2-eq./m2 Gebäude-stempel] | [kg CO2-eq./m2 Gebäude-stempel] | [kg CO2-eq./m2 Gebäude-stempel] | [kg CO2-eq./m2 Gebäude-stempel] | [kg CO2-eq./m2 Gebäude-stempel] | [kg CO2-eq./m2 Gebäude-stempel] | [kg CO2-eq./m2 Gebäude-stempel] | [kg CO2-eq./m2 Gebäude-stempel] | [kg CO2-eq./m2 Gebäude-stempel] | [kg CO2-eq./m2 Gebäude-stempel]
1.1 | 0 | 1.424329 | 0.1095294 | 158.8015 | 0 | -8.004423 | -2.392626 | -11.02175 | 5.430771 | 7.611499 | 0 | 0 | 0 | 0 | 0 | 0 | 0
1.2 | 0 | 5.371637 | 0.6383568 | 158.8015 | 0 | 0 | 0 | 0 | 0 | 0 | 0 | 0 | 0 | 0 | 0 | 0 | 0
1.3 | 0 | 11.06895 | 1.865354 | 158.8015 | 0 | 0 | 0 | 0 | 0 | 0 | 0 | 0 | 0 | 0 | 0 | 0 | 0
1.4 | 0 | 23.12474 | 6.032335 | 158.8015 | 0 | 0 | 0 | 0 | 0 | 0 | 9.338493 | 2.791397 | 11.02175 | -5.430771 | -7.611499 | 0 | 0
1.5 | 0 | 11.06895 | 1.367524 | 0 | 11.46879 | -8.004423 | -2.392626 | -11.02175 | 5.430771 | 7.611499 | 0 | 0 | 0 | 0 | 0 | 0 | 0
1.6 | 0 | 11.06895 | 1.58325 | 0 | 6.498979 | 0 | 0 | 0 | 0 | 0 | 0 | 0 | 0 | 0 | 0 | 0 | 0
1.7 | 0 | 11.06895 | 1.865354 | 0 | 0 | 0 | 0 | 0 | 0 | 0 | 0 | 0 | 0 | 0 | 0 | 0 | 0
1.8 | 0 | 23.12474 | 6.032335 | 0 | 0 | 0 | 0 | 0 | 0 | 0 | 9.338493 | 2.791397 | 11.02175 | -5.430771 | -7.611499 | 0 | 0
1.9 | 74.23137 | 9.784402 | 0.08297173 | 0 | 11.46879 | -8.004423 | -2.392626 | -11.02175 | 5.430771 | 7.611499 | 0 | 0 | 0 | 0 | 0 | 0 | 0
1.10 | 74.23137 | 9.784402 | 0.2986982 | 0 | 6.498979 | 0 | 0 | 0 | 0 | 0 | 0 | 0 | 0 | 0 | 0 | 0 | 0
1.11 | 74.23137 | 9.784402 | 0.5808021 | 0 | 0 | 0 | 0 | 0 | 0 | 0 | 0 | 0 | 0 | 0 | 0 | 0 | 0
1.12 | 99.50672 | 18.17103 | 1.078632 | 0 | 0 | 0 | 0 | 0 | 0 | 0 | 9.338493 | 2.791397 | 11.02175 | -5.430771 | -7.611499 | 0 | 0
1.13 | 0 | 1.424329 | 0.1095294 | 158.8015 | 0 | -8.004423 | -2.392626 | -11.02175 | 5.430771 | 7.611499 | 0 | 0 | 0 | 0 | 0 | 0 | 0
1.14 | 23.39365 | 5.031978 | 0.2986982 | 158.8015 | 0 | 0 | 0 | 0 | 0 | 0 | 0 | 0 | 0 | 0 | 0 | 0 | 0
1.15 | 45.48765 | 9.784402 | 0.5808021 | 158.8015 | 0 | 0 | 0 | 0 | 0 | 0 | 0 | 0 | 0 | 0 | 0 | 0 | 0
1.16 | 93.80581 | 18.17103 | 1.078632 | 158.8015 | 0 | 0 | 0 | 0 | 0 | 0 | 9.338493 | 2.791397 | 11.02175 | -5.430771 | -7.611499 | 21.83024 | 6.525344
| 0 | 0 | 0 | 0 | 0 | 0 | 0 | 0 | 0 | 0 | 0 | 0 | 0 | 0 | 0 | 0 | 0
| 0 | 1.496922 | 0.1821221 | 0 | 0 | -13.33047 | -3.984651 | -18.23147 | 8.98323 | 4.267052 | 0 | 0 | 0 | 0 | 0 | 0 | 0
2.1 | 190.3802 | 5.231961 | 0.4986806 | 0 | 0 | -7.565942 | -2.261559 | -10.41798 | 5.133274 | 2.42184 | 0 | 0 | 0 | 0 | 0 | 0 | 0
2.2 | 370.1838 | 10.17326 | 0.9696567 | 0 | 0 | 0 | 0 | 0 | 0 | 0 | 0 | 0 | 0 | 0 | 0 | 0 | 0
2.3 | 722.3819 | 18.89319 | 1.800791 | 0 | 0 | 0 | 0 | 0 | 0 | 0 | 24.3191 | 7.269296 | 6.137111 | -3.023952 | -4.267052 | 0 | 0
2.4 | 1111.357 | 29.06645 | 2.770448 | 0 | 0 | 0 | 0 | 0 | 0 | 0 | 62.32895 | 18.63094 | 13.2762 | -6.54161 | -9.226059 | 0 | 0
2.5 | 1444.764 | 37.78638 | 3.601582 | 0 | 0 | 0 | 0 | 0 | 0 | 0 | 105.0225 | 31.39259 | 19.41331 | -9.565562 | -13.43545 | 0 | 0
2.6 | 190.3802 | 5.231961 | 0.4986806 | 0 | 0 | -7.565942 | -2.261559 | -10.41798 | 5.133274 | 2.42184 | 0 | 0 | 0 | 0 | 0 | 0 | 0
2.7 | 370.1838 | 10.17326 | 0.9696567 | 18.26491 | 0 | 0 | 0 | 0 | 0 | 0 | 0 | 0 | 0 | 0 | 0 | 34.04674 | 10.17701
2.8 | 722.3819 | 18.89319 | 1.800791 | 45.66227 | 0 | 0 | 0 | 0 | 0 | 0 | 24.3191 | 7.269296 | 6.137111 | -3.023952 | -4.267052 | 56.74457 | 16.96169
2.9 | 1111.357 | 29.06645 | 2.770448 | 198.1351 | 0 | 0 | 0 | 0 | 0 | 0 | 71.87645 | 21.48481 | 13.2762 | -6.54161 | -9.226059 | 102.1402 | 30.53104
2.1 | 1444.764 | 37.78638 | 3.601582 | 297.2027 | 0 | 0 | 0 | 0 | 0 | 0 | 119.0735 | 35.59263 | 19.41331 | -9.565562 | -13.43545 | 147.5359 | 44.1004
| 0 | 0 | 0 | 0 | 0 | 0 | 0 | 0 | 0 | 0 | 0 | 0 | 0 | 0 | 0 | 0 | 0
3.1 | 0 | 1.424329 | 0.1095294 | 158.8015 | 0 | -8.004423 | -2.392626 | -11.02175 | 5.430771 | 7.611499 | 0 | 0 | 0 | 0 | 0 | 0 | 0
3.2 | 0 | 11.06895 | 1.865354 | 134.9812 | 0 | 0 | 0 | 0 | 0 | 0 | 0 | 0 | 0 | 0 | 0 | 0 | 0
3.3 | 0 | 23.12474 | 6.032335 | 111.161 | 0 | 0 | 0 | 0 | 0 | 0 | 9.338493 | 2.791397 | 11.02175 | -5.430771 | -7.611499 | 0 | 0
3.4 | 0 | 1.424329 | 0.1095294 | 158.8015 | 0 | -8.004423 | -2.392626 | -11.02175 | 5.430771 | 7.611499 | 0 | 0 | 0 | 0 | 0 | 0 | 0
3.5 | 74.23137 | 9.784402 | 0.5808021 | 134.9812 | 0 | 0 | 0 | 0 | 0 | 0 | 0 | 0 | 0 | 0 | 0 | 0 | 0
3.6 | 99.50672 | 18.17103 | 1.078632 | 111.161 | 0 | 0 | 0 | 0 | 0 | 0 | 9.338493 | 2.791397 | 11.02175 | -5.430771 | -7.611499 | 0 | 0
| 0 | 0 | 0 | 0 | 0 | 0 | 0 | 0 | 0 | 0 | 0 | 0 | 0 | 0 | 0 | 0 | 0
4.1 | 0 | 4.429539 | 0.3191952 | 0 | 3.822929 | -8.004423 | -2.392626 | -11.02175 | 5.430771 | 7.611499 | 0 | 0 | 0 | 0 | 0 | 0 | 0
4.2 | 0 | 7.644414 | 0.7385267 | 0 | 7.645858 | -8.004423 | -2.392626 | -11.02175 | 5.430771 | 7.611499 | 0 | 0 | 0 | 0 | 0 | 0 | 0
4.3 | 0 | 1.424329 | 0.1095294 | 158.8015 | 0 | -8.004423 | -2.392626 | -11.02175 | 5.430771 | 7.611499 | 0 | 0 | 0 | 0 | 0 | 0 | 0
4.4 | 0 | 14.80799 | 2.80885 | 0 | 3.822929 | 0 | 0 | 0 | 0 | 0 | 0 | 0 | 0 | 0 | 0 | 0 | 0
4.5 | 0 | 18.86153 | 4.066845 | 0 | 7.645858 | 0 | 0 | 0 | 0 | 0 | 0 | 0 | 0 | 0 | 0 | 0 | 0
4.6 | 0 | 11.06895 | 1.865354 | 158.8015 | 0 | 0 | 0 | 0 | 0 | 0 | 0 | 0 | 0 | 0 | 0 | 0 | 0
4.7 | 68.88927 | 12.57995 | 0.5808021 | 0 | 3.822929 | 0 | 0 | 0 | 0 | 0 | 0 | 0 | 0 | 0 | 0 | 0 | 0
4.8 | 84.19799 | 15.37549 | 0.5808021 | 0 | 7.645858 | 0 | 0 | 0 | 0 | 0 | 0 | 0 | 0 | 0 | 0 | 0 | 0
4.9 | 74.23137 | 9.784402 | 0.5808021 | 158.8015 | 0 | 0 | 0 | 0 | 0 | 0 | 0 | 0 | 0 | 0 | 0 | 0 | 0